## Planilha1
ESCALA DE PASSES DOS DESBASTADORES - BD1 E BD2 - VIGA I/H - ASTM
Matéria prima: | [9 empty] | Esboços dos Desbastadores: | [12 empty] | Tempos teóricos
Tipo: |  |  | BL1 | [5 empty] | BD1 |  |  |  |  | BD2 | [8 empty] | Laminação |  | 35.38888 | [s]
Espessura: |  |  | 200 | [mm] |  | BL | BL |  | Esp. Alma - tw: |  | 60 | [mm] |  | Esp. Alma - tw: |  | 25 | [mm] | [5 empty] | Morto |  | 93 | [s]
Altura: |  |  | 200 | [mm] |  | BL | BL |  | Altura - H: |  | 150 | [mm] |  | Altura - H: |  | 105 | [mm] | [5 empty] | Total |  | 128.3889 | [s]
Largura: |  |  | 240 | [mm] |  | BL | BL | 200 | Largura - L: |  | 189.2 | [mm] |  | Largura - D: |  | 220 | [mm] | [5 empty] | Produtividade |  | 62.08019 | [t/h]
Comprimento: |  |  | 4.600033 | [m] |  | BL | BL |  | Prof. Int. - h: |  | 45 | [mm] |  | Prof. Int. - h: |  | 40 | [mm]
Área: |  |  | 47463.5 | [mm2] |  | BL | BL |  | Larg. Int - bl: |  | 75.6 | [mm] |  | Larg. Int - bl: |  | 131.9 | [mm] | [5 empty] | Produto:
Kg/m: |  |  | 358.349425 |  |  | 240 |  |  | Área: |  | 19505.7 | [mm2] |  | Área: |  | 11273.7 | [mm2] | [5 empty] | W150X13,0
Peso: |  |  | 1626.35915 | [kg] |  |  |  |  | Comprimento: |  | 11.19333 | [m] |  | Comprimento: |  | 19.36664 | [m] | [5 empty] | N.º da Escala |  | 67
[9 empty] | kg/m |  | 147.268035 |  |  | kg/m |  | 85.116435
W150X13,0 - W150X13,5 - W150X18,0 - W150X24,0
BD | NP | Canal |  |  | Giro | Tipo | Alma |  | Luz | Pass Line | Perfil |  | Área |  |  |  | Comp | Dia. Trab |  | Velocidade |  | Tempos |  | Força | Torque
|  | Posição do stripper |  |  |  |  | Espes. | DH |  |  | Largura | Altura | mm2 |  | Red | Along. |  |  |  | Entr. | Lam | Lam | Morto
|  | Ent |  | Sai |  |  | [mm] | [mm] | [mm] | [mm] | [mm] | [mm] |  |  | [%] | [l] | [m] | [mm] |  | [m/s] | [m/s] | [s] | [s] | [kN] | [kN.m]
| 0 | --- |  |  | --- | --- | 0 | --- | --- | --- | 240 | 200 | 47463.5 |  | --- | --- | 4.600033 | --- |  | --- | --- | --- | --- | --- | ---
BD1 | 1 |  | 2/F |  | S | E | 170 | 70 | 20 | 125 | 214.7 | 170 | 35962.5 |  | 24.23125 | 1.319805 | 6.071148 | 912 |  | 0.8 | 2.5 | 3.034268 | 20 | 2351.827 | 382.3651
| 2 |  | 2/F |  | S | E | 165 | 49.7 | 15 | 115 | 180.437 | 165 | 29235.605 |  | 18.7053 | 1.230093 | 7.468074 | 912 |  | 0.8 | 3.125 | 3.404646 | 10 | 1789.781 | 245.1895
| 3 |  | 4/E | q | S | H | 105 | 75.437 | 43 | 85 | 180.84177 | 171.761745 | 27790.4 |  | 4.943305 | 1.052004 | 7.856442 | 953.3275 |  | 1 | 3.75 | 3.373649 | 14 | 2238.164 | 386.2172
| 4 | q | 4/E |  | N | H | 80 | 25 | 18 | 85 | 185 | 168.886745 | 23281.65 |  | 16.22413 | 1.193661 | 9.377929 | 956.1532 |  | 1 | 4.375 | 3.821439 | 4 | 1372.1 | 136.5042
| 5 |  | 6/D | p | N | H | 60 | 20 | 22 | 85 | 189.2 | 150 | 19505.7 |  | 16.21857 | 1.193582 | 11.19333 | 982.9043 |  | 1 | 5 | 4.306432 | 8 | 1455.504 | 131.3138
6
7
8
9
10
11
12
13
| 14 | teste
BD2 | 1 |  | 5/C | q | N | H | 45 | 15 | 22 | 75 | 197.35 | 133 | 15809.6 |  | 18.94882 | 1.233788 | 13.8102 | 1005.891 |  | 1 | 2.5 | 5.945014 | 25 | 1430.993 | 113.1058
| 2 | q | 5/C |  | N | H | 33 | 12 | 10 | 75 | 199.87 | 121 | 13432.4 |  | 15.03643 | 1.176975 | 16.25426 | 1006.794 |  | 1 | 3.75 | 5.585955 | 4 | 1371.472 | 97.00055
| 3 |  | 1/A | p | N | A | 25 | 8 | 13 | 75 | 220 | 105 | 11273.7 |  | 16.07084 | 1.191481 | 19.36664 | 1025.756 |  | 1 | 5 | 5.917471 | 8 | 1304.043 | 76.01255
4
5
6
7
8
9
10
11
12
13
Observação: |  |  | CONSOLIDAÇÃO DA MUNDANÇA DO NÚMERO DE PASSES DO BD2 E ALTERAÇÃO CONFORME INFORME DE LAMINAÇÃO.
| p | indica stripper superior | [5 empty] | q | indica stripper inferior
Identificação |  |  |  |  | N.º Desenhos Usinagem |  |  |  |  | Data: | [5 empty] | Responsáveis
Código: |  |  | Revisão: |  | BD1 | 320/321 |  |  |  | Emissão |  | Atualiz. |  |  |  | Emitente |  |  | Luciano Toledo Ribeiro
BD-67 |  |  | S |  | BD2 | 206/255 E 251/263 |  |  |  | 2007-10-08 |  | 2018-11-29 |  |  |  | Aprovador |  |  | Delvaux Carlos de M. Sobrinho